## 코드별 불량현황
코드별 불량현황
발생기간 | 2026-04-13 | 07:00:00 |  | 2026-04-24 | 23:59:59 |  | 품목 | c
불량그룹 |  |  |  | 불량유형 |  |  | Lot ID
공정ID | 공정명 | LOT ID | 불량수량 | 불량명 | 불량유형 | 투입수량 | 불량그룹 | 품목ID | 품목명 | 부모 LOTID | 두께 | 발생일자 | 작업자
BBM01 | Ball Mount | 0QD150420C0F-C | 1 | PKG Broken | LL | 1159 | BBM01 | C1BKGD8H1E-HRR1 | C1BKGD8H1E-HRR1 | 0QD1501R0C0F-C | 70 | 2026-04-24 16:22 | C_장규은
BBM01 | Ball Mount | 0QD1503G0C0F-C | 1 | 부풀음 | LL | 1107 | BBM01 | C1BKGD8H1E-HRR1 | C1BKGD8H1E-HRR1 | 0QD1500S0C0F-C | 70 | 2026-04-21 15:29 | C_장규은
BBM01 | Ball Mount | 0QD1503F0C0F-C | 2 | PKG Broken | LL | 1136 | BBM01 | C1BKGD8H1E-HRR1 | C1BKGD8H1E-HRR1 | 0QD1500R0C0F-C | 70 | 2026-04-21 11:01 | C_장규은
BBM01 | Ball Mount | 0QD1503E0C0F-C | 1 | 부풀음 | LL | 1147 | BBM01 | C1BKGD8H1E-HRR1 | C1BKGD8H1E-HRR1 | 0QD1500P0C0F-C | 70 | 2026-04-21 10:52 | C_장규은
BBM01 | Ball Mount | 0QD1503D0C0F-C | 2 | PKG Broken | LL | 1149 | BBM01 | C1BKGD8H1E-HRR1 | C1BKGD8H1E-HRR1 | 0QD1500O0C0F-C | 70 | 2026-04-21 10:47 | C_장규은
BBM01 | Ball Mount | 0QD150360C0F-C | 1 | PKG Broken | LL | 1179 | BBM01 | C1BKGD8H1E-HRR1 | C1BKGD8H1E-HRR1 | 0QD1500V0C0F-C | 70 | 2026-04-20 13:15 | C_장규은
BBM01 | Ball Mount | 0QD150350C0F-C | 1 | PKG Broken | LL | 1180 | BBM01 | C1BKGD8H1E-HRR1 | C1BKGD8H1E-HRR1 | 0QD1500Y0C0F-C | 70 | 2026-04-20 12:45 | C_장규은
BBM01 | Ball Mount | 0QD1502X0C0F-C | 1 | PKG Broken | LL | 1160 | BBM01 | C1BKGD8H1E-HRR1 | C1BKGD8H1E-HRR1 | 0QD1500L0C0F-C | 70 | 2026-04-18 13:42 | C_장규은
BBM01 | Ball Mount | 0QD1502V0C0F-C | 1 | 원자재 불량 | LL | 1176 | BBM01 | C1BKGD8H1E-HRR1 | C1BKGD8H1E-HRR1 | 0QD1500H0C0F-C | 70 | 2026-04-18 13:10 | C_장규은
BMD01 | Mold | 0QD150260C0F-C | 1 | PCB Scratch | CC | 1160 | BMD01 | C1BKGD8H1E-HRR1 | C1BKGD8H1E-HRR1 | 0QD1500I0C0F-C | 70 | 2026-04-14 17:10 | C_장규은
BPS01 | PKG Singulation | 0QD150410C0F-C | 1 | PCB Dent | DD | 1180 | BPS01 | C1BKGD8H1E-HRR1 | C1BKGD8H1E-HRR1 | 0QD1502F0C0F-C | 70 | 2026-04-24 15:53 | C_장규은
BPS01 | PKG Singulation | 0QD150400C0F-C | 2 | PCB Dent | DD | 1140 | BPS01 | C1BKGD8H1E-HRR1 | C1BKGD8H1E-HRR1 | 0QD1501O0C0F-C | 70 | 2026-04-24 13:42 | C_장규은
BPS01 | PKG Singulation | 0QD1503Y0C0F-C | 1 | PCB Dent | DD | 1159 | BPS01 | C1BKGD8H1E-HRR1 | C1BKGD8H1E-HRR1 | 0QD1501Q0C0F-C | 70 | 2026-04-23 16:38 | C_장규은
BPS01 | PKG Singulation | 0QD1503X0C0F-C | 1 | PKG 낙석 | DD | 1160 | BPS01 | C1BKGD8H1E-HRR1 | C1BKGD8H1E-HRR1 | 0QD1501R0C0F-C | 70 | 2026-04-23 09:47 | C_장규은
BPS01 | PKG Singulation | 0QD1503T0C0F-C | 1 | 단자 오염 | DD | 1200 | BPS01 | C1BKGD8H1E-HRR1 | C1BKGD8H1E-HRR1 | 0QD1501S0C0F-C | 70 | 2026-04-22 12:51 | C_장규은
BPS01 | PKG Singulation | 0QD1503T0C0F-C | 1 | PCB Dent | DD | 1200 | BPS01 | C1BKGD8H1E-HRR1 | C1BKGD8H1E-HRR1 | 0QD1501S0C0F-C | 70 | 2026-04-22 12:51 | C_장규은
BPS01 | PKG Singulation | 0QD150330C0F-C | 1 | PCB Dent | DD | 1108 | BPS01 | C1BKGD8H1E-HRR1 | C1BKGD8H1E-HRR1 | 0QD1500S0C0F-C | 70 | 2026-04-20 09:43 | C_장규은
BPS01 | PKG Singulation | 0QD150320C0F-C | 1 | PCB Dent | DD | 1196 | BPS01 | C1BKGD8H1E-HRR1 | C1BKGD8H1E-HRR1 | 0QD1501T0C0F-C | 70 | 2026-04-20 09:41 | C_장규은
BPS01 | PKG Singulation | 0QD150310C0F-C | 1 | 단자 Scratch | DD | 1148 | BPS01 | C1BKGD8H1E-HRR1 | C1BKGD8H1E-HRR1 | 0QD1500P0C0F-C | 70 | 2026-04-20 09:40 | C_장규은
BPS01 | PKG Singulation | 0QD1502Y0C0F-C | 1 | PKG 낙석 | DD | 1160 | BPS01 | C1BKGD8H1E-HRR1 | C1BKGD8H1E-HRR1 | 0QD1500Q0C0F-C | 70 | 2026-04-18 14:30 | C_장규은
BPS01 | PKG Singulation | 0QD1502M0C0F-C | 2 | PCB Scratch | DD | 1178 | BPS01 | C1BKGD8H1E-HRR1 | C1BKGD8H1E-HRR1 | 0QD1500H0C0F-C | 70 | 2026-04-17 16:12 | C_장규은
BPS01 | PKG Singulation | 0QD1502K0C0F-C | 1 | PCB Dent | DD | 1159 | BPS01 | C1BKGD8H1E-HRR1 | C1BKGD8H1E-HRR1 | 0QD1500I0C0F-C | 70 | 2026-04-17 14:10 | C_장규은
FDA01 | D/A | 0QD1503A0C0F-C | 1 | Chip crack | AA | 1161 | FDA01 | C1BKGD8H1E-HRR1 | C1BKGD8H1E-HRR1 | 0QD1502I0C0F-C | 70 | 2026-04-20 15:46 | J_전유라
FDA01 | D/A | 0QD150390C0F-C | 1 | Chip crack | AA | 1120 | FDA01 | C1BKGD8H1E-HRR1 | C1BKGD8H1E-HRR1 | 0QD1502R0C0F-C | 70 | 2026-04-20 15:19 | C_정은지
FDA01 | D/A | 0QD150250C0F-C | 1 | Chip crack | AA | 1137 | FDA01 | C1BKGD8H1E-HRR1 | C1BKGD8H1E-HRR1 | 0QD1500R0C0F-C | 70 | 2026-04-14 16:48 | J_전유라
FDA01 | D/A | 0QD1501M0C0F-C | 1 | Chip crack | AA | 1109 | FDA01 | C1BKGD8H1E-HRR1 | C1BKGD8H1E-HRR1 | 0QD1500S0C0F-C | 70 | 2026-04-14 15:53 | J_전유라
FDA01 | D/A | 0QD1501J0C0F-C | 1 | Chip crack | AA | 1150 | FDA01 | C1BKGD8H1E-HRR1 | C1BKGD8H1E-HRR1 | 0QD1500P0C0F-C | 70 | 2026-04-14 10:55 | J_전유라
FDA01 | D/A | 0QD1501H0C0F-C | 1 | Chip crack | AA | 1150 | FDA01 | C1BKGD8H1E-HRR1 | C1BKGD8H1E-HRR1 | 0QD1500N0C0F-C | 70 | 2026-04-14 10:19 | J_전유라
FDA01 | D/A | 0QD150110C0F-C | 1 | Chip crack | AA | 1180 | FDA01 | C1BKGD8H1E-HRR1 | C1BKGD8H1E-HRR1 | 0QD1500V0C0F-C | 70 | 2026-04-13 15:35 | J_전유라
FDA01 | D/A | 0QD1500Z0C0F-C | 2 | Chip crack | AA | 1180 | FDA01 | C1BKGD8H1E-HRR1 | C1BKGD8H1E-HRR1 | 0QD1500H0C0F-C | 70 | 2026-04-13 10:53 | J_전유라
FDA02 | D/A 2차 | 0QD1700V0C03-C | 1 | Chip crack | II | 1800 | FDA02 | C1BKGD8H1E-HRR1 | C1BKGD8H1E-HRR1 | 0QD1700C0C03-C | 70 | 2026-04-24 10:55 | C_정은지
FDA02 | D/A 2차 | 0QD1503B0C0F-C | 1 | Chip crack | II | 1140 | FDA02 | C1BKGD8H1E-HRR1 | C1BKGD8H1E-HRR1 | 0QD1502O0C0F-C | 70 | 2026-04-20 16:45 | J_전유라
FDA02 | D/A 2차 | 0QD150370C0F-C | 16 | PCB 찢어짐 | II | 1200 | FDA02 | C1BKGD8H1E-HRR1 | C1BKGD8H1E-HRR1 | 0QD1501O0C0F-C | 70 | 2026-04-20 14:32 | C_장규은
FDA02 | D/A 2차 | 0QD150300C0F-C | 1 | Chip crack | II | 1180 | FDA02 | C1BKGD8H1E-HRR1 | C1BKGD8H1E-HRR1 | 0QD1502A0C0F-C | 70 | 2026-04-20 08:50 | C_정은지
FDA02 | D/A 2차 | 0QD1502W0C0F-C | 1 | Chip crack | II | 1165 | FDA02 | C1BKGD8H1E-HRR1 | C1BKGD8H1E-HRR1 | 0QD1500T0C0F-C | 70 | 2026-04-18 13:30 | C_정은지
FDA02 | D/A 2차 | 0QD150270C0F-C | 1 | Chip crack | II | 1149 | FDA02 | C1BKGD8H1E-HRR1 | C1BKGD8H1E-HRR1 | 0QD1500P0C0F-C | 70 | 2026-04-15 15:29 | J_전유라
FDA02 | D/A 2차 | 0QD1501I0C0F-C | 1 | Chip crack | II | 1180 | FDA02 | C1BKGD8H1E-HRR1 | C1BKGD8H1E-HRR1 | 0QD1500X0C0F-C | 70 | 2026-04-14 10:32 | J_전유라
FWB02 | W/B 1 (NAND+NAND) | 0QD1503Z0C0F-C | 1 | Pad 오염 | JJ | 1160 | FWB02 | C1BKGD8H1E-HRR1 | C1BKGD8H1E-HRR1 | 0QD1502E0C0F-C | 70 | 2026-04-24 13:03 | J_전유라
FWB02 | W/B 1 (NAND+NAND) | 0QD1503V0C0F-C | 3 | Chip Crack | JJ | 1180 | FWB02 | C1BKGD8H1E-HRR1 | C1BKGD8H1E-HRR1 | 0QD1502D0C0F-C | 70 | 2026-04-22 15:39 | J_전유라
FWB02 | W/B 1 (NAND+NAND) | 0QD1503U0C0F-C | 1 | Chip Crack | JJ | 1134 | FWB02 | C1BKGD8H1E-HRR1 | C1BKGD8H1E-HRR1 | 0QD1502S0C0F-C | 70 | 2026-04-22 15:24 | J_전유라
FWB02 | W/B 1 (NAND+NAND) | 0QD1503C0C0F-C | 1 | Chip Crack | JJ | 1108 | FWB02 | C1BKGD8H1E-HRR1 | C1BKGD8H1E-HRR1 | 0QD1500U0C0F-C | 70 | 2026-04-21 10:30 | C_정은지
FWB02 | W/B 1 (NAND+NAND) | 0QD150380C0F-C | 1 | Pad 오염 | JJ | 1180 | FWB02 | C1BKGD8H1E-HRR1 | C1BKGD8H1E-HRR1 | 0QD1501P0C0F-C | 70 | 2026-04-20 14:39 | J_전유라
FWB02 | W/B 1 (NAND+NAND) | 0QD1502Z0C0F-C | 1 | Chip Crack | JJ | 1160 | FWB02 | C1BKGD8H1E-HRR1 | C1BKGD8H1E-HRR1 | 0QD1501Q0C0F-C | 70 | 2026-04-20 08:41 | J_전유라
FWB02 | W/B 1 (NAND+NAND) | 0QD1502U0C0F-C | 2 | Chip Crack | JJ | 1200 | FWB02 | C1BKGD8H1E-HRR1 | C1BKGD8H1E-HRR1 | 0QD1501T0C0F-C | 70 | 2026-04-18 11:09 | C_정은지
FWB02 | W/B 1 (NAND+NAND) | 0QD1502U0C0F-C | 2 | Die Shift | JJ | 1200 | FWB02 | C1BKGD8H1E-HRR1 | C1BKGD8H1E-HRR1 | 0QD1501T0C0F-C | 70 | 2026-04-18 11:09 | C_정은지
FWB02 | W/B 1 (NAND+NAND) | 0QD1502J0C0F-C | 1 | Chip Crack | JJ | 1150 | FWB02 | C1BKGD8H1E-HRR1 | C1BKGD8H1E-HRR1 | 0QD1500O0C0F-C | 70 | 2026-04-16 16:32 | C_정은지
FWB02 | W/B 1 (NAND+NAND) | 0QD150280C0F-C | 1 | Lead open | JJ | 1180 | FWB02 | C1BKGD8H1E-HRR1 | C1BKGD8H1E-HRR1 | 0QD1500W0C0F-C | 70 | 2026-04-15 17:03 | C_정은지
FWB02 | W/B 1 (NAND+NAND) | 0QD150120C0F-C | 1 | Die Shift | JJ | 1160 | FWB02 | C1BKGD8H1E-HRR1 | C1BKGD8H1E-HRR1 | 0QD1500K0C0F-C | 70 | 2026-04-13 15:52 | J_전유라